## ML
Jakosti, vlastnosti a použití kelímků
Teploty tavení kovů
SiC XY
SiC XO
SiC X
Grafit IM
Grafit
| °C 400 |  | 600 |  | 800 |  | 1000 |  | 1200 |  | 1400
| °C | 500 |  | 700 |  | 900 |  | 1100 |  | 1300 |  | 1500
| Zinek |  | Slitiny zinku |  | Slitiny hliníku |  | Zlato, stříbro |  |  | Měď | Šedá litina
[8 empty] | Bronz, mosaz |  |  | Vzácné kovy
Hrubé rozčlenění teplotního použití kelímků je dáno za předpokladu teplot v pecích ležících v oblasti ca. 100-150°C
nad teplotou tavení kovů.
Grafit
- velmi dobrá tepelná vodivost
- velmi dobrá chemická odolnost proti chemickým preparátům
- speciálně vhodné pro zinkové slitiny
- použití v indukčních pecích
Grafit IM
- velmi dobrá ochrana proti oxidaci kelímků
- dobrá odolnost proti chemickým preparátům
- dobrá odolnost proti změnám teploty
- tavení a udržování všech typů hliníkových slitin, zvlášť doporučené pro čistě udržovací proces
SiC X
- velmi dobrá ochrana proti oxidaci kelímků
- dobrá odolnost proti chemickým preparátům
- dobrá odolnost proti změnám teploty
- tavení a udržování všech typů hliníkových slitin, zvlášť doporučené pro čistě udržovací proces
SiC XO
- velmi dobrá odolnost proti změnám teploty
- velmi dobrá tepelná vodivost
- vysoká pevnost v ohybu v žáru
- velmi dobrá chemická odolnost proti chemickým preparátům
- určeno k tavení slitin těžkých kovů v pecích vytápěných hořáky na kapalná a plynná paliva
- určeno k tavení hliníkového šrotu
SiC XY
- vynikající odolnost proti změnám teploty spojená s výbornou pevností v ohybu v žáru
- vysoká žáruvzdornost
- vynikající tepelná vodivost
- velmi dobrá chemická odolnost proti chemickým preparátům
- určeno k tavení slitin vzácných a těžkých kovů při nejvyšších teplotních zatíženích

## BU-BM, BX, B-MD, BMX
4.1.1 Izostaticky lisované kelímky - 1
Jakosti: BU, BU-IM, BUX, BUXO, BUXY
Formáty kelímků BU / BM | [5 empty] | Formáty kelímků BX
Posice | Rozměry | [5 empty] | Rozměry
(odpovídající | H | D | d | h |  | Posice | H | D | d
kapacitě v kg Al) | / mm | / mm | / mm | / mm |  |  | / mm | / mm | / mm
BU 100 | 400 | 525 | 305 |  |  | BX 900 | 345 | 395 | 200
BU 125 | 450 | 525 | 305 |  |  | BX 901 | 395 | 395 | 200
BU 150 | 490 | 525 | 305 |  |  | BX 902 | 430 | 395 | 200
BU 175 | 550 | 525 | 305 |  |  | BX 903 | 375 | 465 | 235
BU 200 | 600 | 525 | 305 | 410
BU 200 H | 760max. | 527 | 305 | 500 |  | BX 1100 | 450 | 525 | 255
BU 210 | 500 | 615 | 355 |  |  | BX1500 | 490 | 525 | 255
BU 250 | 630 | 615 | 355 | 400 |  | BX 1800 | 550 | 525 | 255
BU 300 | 700 | 615 | 355 | 450 |  | BX 2100 | 600 | 525 | 255
BU 350 | 800 | 615 | 355 | 570 |  | Jakosti: BX
BU 350 H/3 | 850 | 615 | 355
BU 350 H | 900 | 615 | 355
BU 500 | 750 | 775 | 435 | 450
BU 600 | 890 | 780 | 435 | 550
BU 700 | 1000 | 780 | 435
BU 750 | 880 | 880 | 350
BM 800 H/1 | 1000 | 880 | 350 | 550
BM 800 H/4 | 1100 | 880 | 350
BM 800 H/2 | 1170 | 880 | 350
BM 800 H | 1400max. | 880 | 350
BU 900 | 1000 | 950 | 550
BU 900 H | 1250max. | 950 | 550
Pozn.: v typové formě BUK jsou kelímky k dodání také s vybráním ve dně pro knoflík podstavce a s výřezem pro vylévací žlábek
Jakosti: B, B-IM, BX / MD, MD-IM, MDX
Formáty kelímků B / MD | [5 empty] | Formáty kelímků BMX
|  | Rozměry |  |  |  |  | Rozměry
Posice | Ekvivalent | H | D | d |  | Posice | H | D | d
|  | / mm | / mm | / mm |  |  | / mm | / mm | / mm
B 35 | MD 2 | 345 | 395 | 200 |  | BMX 550 | 750 | 780 | 435
B 50 | MD 3 | 395 | 395 | 200 |  | BMX 650 | 750 | 840 | 350
B 60 | MD 4 | 430 | 395 | 200 |  | BMX 750 | 880 | 880 | 350
B 75 | MD 5 | 375 | 465 | 235 |  | BMX 880 | 880 | 950 | 440
B 106 | MD 6 | 400 | 525 | 255 |  | Jakosti: BMX
B 125 | MD 7 | 450 | 525 | 255
B 150 | MD 9 | 490 | 525 | 255
B 175 | MD 10 | 550 | 525 | 255
B 200 | MD 11 | 600 | 525 | 255
B 225 | MD 15 | 630 | 600 | 250
B 300 | - | 700 | 650 | 250
| MD 14 | 500 | 625 | 480
| MD 13 | 700 | 730 | 380

## TP, A, Z
4.1.1 Izostaticky lisované kelímky - 2
Formáty kelímků TP1 se žlábkem |  |  |  |  | Formáty kelímků A
| Rozměry |  |  |  |  | Rozměry
Posice | H | D | d | L | Posice | H | D | d
| / mm | / mm | / mm | / mm |  | / mm | / mm | / mm
TP 287 | 600 | 525 | 305 | 130 | A 0* | 70 | 60 | 41
TP 387 | 630 | 615 | 355 | 160 | A 1* | 90 | 90 | 55
TP 412 | 800 | 615 | 355 | 160 | A 5* | 150 | 125 | 85
TP 412 H/3 | 850 | 615 | 355 | 160 | A 10 | 200 | 160 | 115
TP 412 H | 900 | 615 | 355 | 160 | A 15 | 230 | 180 | 120
TP 587 | 900 | 780 | 435 | 200 | A 20 | 255 | 200 | 140
TP 587 H | 1000 | 780 | 435 | 200 | A 25 | 260 | 220 | 150
TP 1500 | 850 | 840 | 350 | 200 | A 30 | 290 | 230 | 160
TP 1600 | 900 | 840 | 350 | 200 | A 40 | 310 | 260 | 190
TP 1800 | 980 | 840 | 350 | 200 | A 50 | 330 | 270 | 195
TP 2100 | 1130 | 840 | 350 | 200 | A 60 | 345 | 285 | 200
TP 750 | 880 | 880 | 350 | 200 | A 70 | 360 | 295 | 205
TP 800 | 1000 | 880 | 350 | 200 | A 80 | 375 | 305 | 215
TP 800 H/4 | 1100 | 880 | 350 | 200 | A 90 | 380 | 315 | 225
TP 800 H/2 | 1170 | 880 | 350 | 200 | A 100 | 400 | 325 | 230
TP 800 H | 1400max. | 880 | 350 | 200 | A 120 | 410 | 345 | 245
TP 900 | 1000 | 950 | 550 | 200 | A 150 | 450 | 370 | 260
TP 900 H | 1250 | 950 | 550 | 200 | A 175 | 480 | 380 | 270
Jakosti: TP, TP-IM,TPX, TPXO, TPXY |  |  |  |  | A 200 | 500 | 400 | 285
[5 empty] | A 250 | 515 | 420 | 300
[5 empty] | A 300 | 540 | 440 | 315
[5 empty] | A 350 | 590 | 475 | 330
[5 empty] | A 400 | 600 | 500 | 340
[5 empty] | A 500 | 650 | 510 | 350
[5 empty] | A 600 | 680 | 530 | 380
[5 empty] | A 800 | 800 | 560 | 380
[5 empty] | A 1000 | 820 | 635 | 420
[5 empty] | A 1100 | 890 | 635 | 420
Jakosti: TP, TP-IM, TPX, TPXO, TPXY
Formáty kelímků Z
Rozměry
Posice | ca. kg Cu | H | D | d
|  | / mm | / mm | / mm
Z 111 | 330 | 530 | 387 | 383
Z 96 | 390 | 560 | 405 | 400
Z 100 | 735 | 880 | 425 | 420
Z 86 | 835 | 960 | 485 | 480
Z 79 | 945 | 980 | 525 | 95
Z 101 | 1200 | 1150 | 530 | 525
Z 182 | 2400 | 1550 | 620 | 610
Z 230 | 3000 | 1550 | 680 | 670
Jakosti: Z
* bez glazury

## K, KF, TP2, TP3, C, UZ-UZK
4.1.1 Izostaticky lisované kelímky - 3
|  |  |  | Jakosti: K, K-IM, KX, KXO, KXY |  |  |  |  | Jakosti: KF, KF-IM, KFX, KFXO, KFXY
Formáty kelímků K |  |  |  |  | Formáty kelímků KF
Posice (ca. kg Cu) | Rozměry |  |  |  | Posice (ca. kg Cu) | Rozměry
| H | D | d |  |  | H | D | d
| / mm | / mm | / mm |  |  | / mm | / mm | / mm
K 100 | 530 | 387 | 383 |  | Z 111 | 530 | 387 | 383
K 150 | 560 | 405 | 400 |  | Z 96 | 560 | 405 | 400
K 200 | 880 | 425 | 420 |  | Z 100 | 880 | 425 | 420
K 250 | 960 | 485 | 480 |  | Z 86 | 960 | 485 | 480
K 300 | 980 | 525 | 95 |  | Z 79 | 980 | 525 | 95
K 350 | 1150 | 530 | 525 |  | Z 101 | 1150 | 530 | 525
K 400 | 1550 | 620 | 610 |  | Z 182 | 1550 | 620 | 610
K 500 | 1550 | 680 | 670 |  | Z 230 | 1550 | 680 | 670
K 501 | 1550 | 680 | 670 |  | Z 231 | 1550 | 680 | 670
Formáty kelímků TP2 |  |  |  |  | Formáty kelímků TP3 se žlábkem
| ca. kg Cu | Rozměry |  |  |  | ca. kg Cu | Rozměry
Posice |  | H | D | d | Posice |  | H | D | d | L
|  | / mm | / mm | / mm |  |  | / mm | / mm | / mm | / mm
TP 904 | 200 | 915 | 345 | 240 | TP 173 | 120 | 490 | 300 | 235 | 95
TP 6 | 300 | 675 | 420 | 285 | TP 400 | 225 | 665 | 360 | 260 | 130
TP 14 | 500 | 1015 | 420 | 255 | TP 723 | 250 | 635 | 370 | 290 | 130
TP 8 | 400 | 800 | 440 | 295 | TP 843 | 300 | 675 | 420 | 255 | 155
TP 10 | 540 | 940 | 440 | 295 | TP 982 | 400 | 800 | 435 | 295 | 135
TP 10 H | 600 | 1015 | 440 | 295 | TP 89 | 500 | 740 | 545 | 325 | 135
TP 388 | 600 | 760 | 540 | 360 | TP 12 | 500 | 940 | 440 | 295 | 150
TP 15 | 950 | 970 | 540 | 360 | TP 16 | 900 | 970 | 540 | 360 | 160
TP 15 H | 1250 | 1050 | 540 | 360 | Jakosti: TP, TP-IM, TPX, TPXO, TPXY
TP 833 | 1100 | 1130 | 540 | 330
TP 830 | 1260 | 1190 | 540 | 360
TP 980 | 1700 | 1230 | 680 | 395
Jakosti: TP, TP-IM, TPX, TPXO, TPXY
Jakosti: K
Formáty kelímků C
Posice (ca. kg Cu) | Rozměry
| H | D | d
| / mm | / mm | / mm
C 50 | 370 | 250 | 180
C 60 | 400 | 255 | 190
C 80 | 440 | 275 | 205
C 100 | 480 | 295 | 210
C 120 | 520 | 310 | 230
C 150 | 550 | 330 | 240
C 200 | 600 | 350 | 250