## Materiálový list
4.1.5
Syalonová speciální keramika - materiálový list
Spezielle Syalonkeramik - Datenblatt
Specyalna ceramika Syalonova - list technicznych danych
Fyzikálně-chemické a mechanické vlastnosti |  |  | Jakost
Fysikal-chemische und mechanische Eigenschaften |  |  | Qualität
Własnośći fizyczno-chemiczne i mechaniczne |  |  | Gatunek
Syalon 101
Způsob výroby | Slinování v dusíkové atmosféře
Produktionsweise | Sinterung in der Stickstoffatmosphäre
Metoda produkcyjna | Spiekanie w atmosferze azotowej
Objemová hmotnost
Rohdichte |  | g/cm-3 | 3,21 (1)
Gęstość pozorna
Zdánlivá (otevřená) pórovitost
Offene Porosität |  | % | 0
Porowatość otwarta
Pevnost v tlaku za studena
Kaltdruckfestigkeit |  | MPa | 3000
Wytrzymałość na ściskanie
Pevnost v ohybu za studena
Kaltbiegefestigkeit |  | MPa | 760 (2)
Wytrzymałość na zginanie
Velikost částic |  | m*10-6
Korngröße |  | m*10-6 | 1-10
Ogniotrwałość zwykła |  | m*10-6
Tvrdost (Vickers)
Härte (Vickers) |  | GPa | 16 (3)
Twardość (Vickers)
Youngův modul pružnosti
Elastizitätsmodul (Young) | E | GPa | 320
Modul sprężystośći podłużnej Younga
Maximální teplota použití v inertní atmosféře
Maximale Einsatztemperatur in der inerten Atmosphäre |  | °C | 1300 (4)
Maxymalna temperatura stosowania w atmosferze inertnej
Maximální teplota použití ve vzdušné atmosféře
Maximale Einsatztemperatur in der Luftatmosphäre |  | °C | 1200
Maxymalna temperatura stosowania w atmosferze powietrznej
Tepelná vodivost | 20°C |  | 30
Wärmeleitfähigkeit |  | W/mK
Przewodność cieplna
Koeficient teplotní roztažnost i alfa | 1000°C |  | 3.2
Linearer Wärmeausdehnungskoefizient alpha |  | 10-6K-1
Rozszerzalność cieplna liniowa, koeficient alfa
Chemické složení | Si3N4: | % | 90
Chemischer Zusammengehalt | Al2O3: | % | 6
Analiza chemiczna | Y2O3: | % | 4
(1) Bestimmung der Dichte und Porosität entsprechend DIN 51918
(Archimedesprinzip)
(2) Durchschnitt der 4-Punktbiegeprüfung beim Raumtemperatur gemäß
EN 843
(3) Härte gemäß ENV 843-4
(4) Langzeittemperatur in dauerhafter Anwendung

## Ochr. trubice t.čl.
4.1.5
Syalonové ochranné trubice termočlánků
Die Syalon Thermoelementschutzrohre
Syalonove rurki dla ochrony termoelementow
Typ | Délka | Vnější průměr | Vnitřní průměr
| Länge | Außendurchmesser | Innendurchmesser
| Długość | Diameter zewnętrzny | Diameter wewnętrzny
| / mm | / mm | / mm
TCS-1500-28-G | 1500 | 28 | 16
TCS-1200-28-G | 1200 | 28 | 16
TCS-1100-28-G | 1100 | 28 | 16
TCS-1000-28-G | 1000 | 28 | 16
TCS-900-28-G | 900 | 28 | 16
TCS-800-28-G | 800 | 28 | 16
TCS-750-28-G | 750 | 28 | 16
TCS-600-28-G | 600 | 28 | 16
TCS-450-28-G | 450 | 28 | 16
TCS-300-28-G | 300 | 28 | 16
TCS-150-28-G | 150 | 28 | 16
Adapter: Adap 28
TCS-1500-22-G | 1500 | 22 | 12
TCS-1200-22-G | 1200 | 22 | 12
TCS-1100-22-G | 1100 | 22 | 12
TCS-1000-22-G | 1000 | 22 | 12
TCS-900-22-G | 900 | 22 | 12
TCS-800-22-G | 800 | 22 | 12
TCS-750-22-G | 750 | 22 | 12
TCS-600-22-G | 600 | 22 | 12
TCS-450-22-G | 450 | 22 | 12
TCS-300-22-G | 300 | 22 | 12
TCS-150-22-G | 150 | 22 | 12
Adapter: Adap 22
TCS-1500-16-G | 1500 | 16 | 9
TCS-1200-16-G | 1200 | 16 | 9
TCS-1100-16-G | 1100 | 16 | 9
TCS-1000-16-G | 1000 | 16 | 9
TCS-900-16-G | 900 | 16 | 9
TCS-800-16-G | 800 | 16 | 9
TCS-750-16-G | 750 | 16 | 9
TCS-600-16-G | 600 | 16 | 9
TCS-450-16-G | 450 | 16 | 9
TCS-300-16-G | 300 | 16 | 9
TCS-150-16-G | 150 | 16 | 9
Adapter: Adap 16
Syalon
Thermoelement
Schutzrohr
Adapter
Unterteil
2 Halbschalen
Graphitringe
Adapter
Oberteil
Annschlussgewinde
Anschlußkopf
L

## Syalonová keramika-foto
Syalonové proplyňovací trubice | Syalonový uzávěr udržovací pece Al
Syalonový uzávěr udržovací pece Al | Syalonové ochranné trubice termočlánků
Syalonové ochranné trubice termočlánků