## Šam-Kor
4.2.13
Šamoto-kordieritové materiály
Schamotte-kordieritsteine
Wyroby szamotowo-kordierytowe
Fyzikálně-chemické a mechanické vlastnosti |  |  | Jakost
Fysikal-chemische und mechanische Eigenschaften |  |  | Qualität
Własnośći fizyczno-chemiczne i mechaniczne |  |  | Gatunek
Arco/1
Objemová hmotnost
Rohdichte |  | g/cm-3 | 2
Gęstość pozorna
Zdánlivá (otevřená) pórovitost
Offene Porosität |  | % | 24
Porowatość otwarta
Pevnost v ohybu za studena
Kaltbiegefestigkeit |  | MPa | 5
Wytrzymałość na zginanie
Odolnost proti deformaci v žáru při zatížení, t0,6
Druckfeuerbeständigkeit, t0,6 |  | °C | 1300
Ogniotwałość pod obciążeniem, t0,6
Žáruvzdornost |  | ž | 152
Feuerfestigkeit |  | SK | 14
Ogniotrwałość zwykła |  | sP | 152
Odolnost proti změnám teploty (počet vodních cyklů)
Temperaturwechselbeständigkeit (Wasserabschreckungenmehrzal) |  | n | 90
Odporność na nagłe zmiany temperatury (Ilość zmian wodnych)
Chemické složení | Al2O3: | % | 38
Chemischer Zusammengehalt | Fe2O3: | % | 2.4
Analiza chemiczna | MgO: | % | 4
Maximální teplota použití
Maximale Anwendungstemperatur |  | °C | 1100
Maximalna temperatura pracy
Data uvádějí průměrné hodnoty vlastností u strojně lisovaných tvarovek do hmotnosti 12 kg a nestanovují podmínky odběru.
Die angegebene Daten sind die Durchsnittswerte für die maschinengepresste Steine bis zum Gewicht von 12 kg. Die Durchsnittswerte sind typische Richtwerte, die nicht als Handelsspezifikation gelten.
Oferowane parametry są własnośćami przeciętnymi wyrobów standardowych formowanych maszynowo o wadze do 12 kg i nie stanowią warunków odbioru.