## SiC
4.2.14
Siliciumkarbidové materiály
Siliciumkarbiderzeugnisse
Wyroby karborundove SiC
Fyzikálně-chemické a mechanické vlastnosti |  |  | Jakost
Fysikal-chemische und mechanische Eigenschaften |  |  | Qualität
Własnośći fizyczno-chemiczne i mechaniczne |  |  | Gatunek
|  |  | 88s | 94/4p
Objemová hmotnost
Rohdichte |  | g/cm-3 | 2.5 | 2.55
Gęstość pozorna
Zdánlivá (otevřená) pórovitost
Offene Porosität |  | % | 20 | 20
Porowatość otwarta
Pevnost v ohybu při teplotě: | 20°C: | MPa | 18 | 18
Biegefestigkeit bei der Temperatur: | 1200°C | MPa | 12 | 14
Wytrzymałość na zginanie w temperaturze:
Chemické složení
Chemischer Zusammengehalt | SiC: | % | 88 | 90
Analiza chemiczna
Koeficient teplotní roztažnosti
Wärmeausdehnungskoefizient | 20-1200·C | 10-6K-1 | 4.85 | 4.85
Współcznik rozszerzalnośći cieplnej
Data uvádějí průměrné hodnoty vlastností u strojně lisovaných tvarovek do hmotnosti 12 kg a nestanovují podmínky odběru.
Die angegebene Daten sind die Durchsnittswerte für die maschinengepresste Steine bis zum Gewicht von 12 kg. Die Durchsnittswerte sind typische Richtwerte, die nicht als Handelsspezifikation gelten.
Oferowane parametry są własnośćami przeciętnymi wyrobów standardowych formowanych maszynowo o wadze do 12 kg i nie stanowią warunków odbioru.