## List1
4.2.15 Tvarově složité výrobky vyráběné v malých sériích s nízkými náklady na tvářecí nástroje
Typické použití:
- pálící pomůcky pro výpal užitkové keramiky, užitkového a technického porcelánu (elektroporcelánu)
- nosiče a nosné konstrukce topných elementů pro elektrické odporové pece
Dodávané jakosti:
- šamot-kordierit, maximální teplota použití 1250°C
- mullit, maximální teplota použití 1350°C
- SiC-mullit, maximální teplota použití 1420°C (v redukční atmosféře)
Výrobky vynikají ve všech svých rozměrech svou rozměrovou přesností
(rozměrové tolerance zpravidla + 1 mm)
Příklady běžně vyráběných tvarovek:
Nosiče topení podlahové
| - jednostranné |  | - oboustranné
Nosiče topení boční
- jednostranné
- oboustranné
Nosiče topení boční
- oboustranné jednoduché |  |  | - oboustranné jednoduché
Nosiče topení boční pro kruhové (např. kelímkové) pece
- nosiče topení boční pro kruhové pece
(válec aproximován šestibokým hranolem)
Nosiče topení stropní (stropní závěsy)
- jednodílný trojnásobný závěs
Nosiče topení stropní (stropní závěsy)
- dvojdílný dvojnásobný závěs pro elektrickou
odporovou pec SIEMENS (tavení a udržování Al)
Pálící pomůcky
|  | Průměr talíře / cm | Rozměry / mm
|  |  | A | B | C | D | E
|  | 10-12 | 157 | 116 | 36 | 25 | 141
|  | 13-16 | 200 | 148 | 40 | 30 | 182
|  | 19-21 M | 250 | 185 | 41 | 30 | 232
|  | 23-27 M | 317 | 231 | 47 | 35 | 297
|  | 23-27 H | 317 | 231 | 68 | 55 | 297
|  | 28-31 | 362 | 268 | 78 | 65 | 338
- stojánky pro výpal talířů
|  | M: | mělké
|  | H: | hluboké
|  | Průměr talíře / cm | Rozměry / mm
|  |  | A | B | C | D | E
|  | 13-16 | 200 | 164 | 45 | 36 | 184
|  | 19-21 | 264 | 214 | 48 | 38 | 242
|  | 23-26 M | 324 | 262 | 50 | 39 | 304
|  | 23-26 H | 324 | 262 | 70 | 59 | 304
|  | Průměr talíře / cm | Rozměry / mm
|  |  | D1 | D2
|  | 13-16 | 126 | 50
|  | 19-21 | 165 | 65
|  | 23-26 M | 204 | 82
|  | 23-26 H | 204 | 82
- stojánky pro výpal talířů