## MSF
4.3.5
Izolační žárobetony
Feuerfeste Isolierbetone
Ogniotrwałe betony izolacyjne
Fyzikálně-chemické a mechanické vlastnosti |  |  | Jakost
Fysikal-chemische und mechan. Eigenschaften |  |  | Qualität
Własnośći fizyczno-chemiczne i mechaniczne |  |  | Gatunek
|  |  | ZBI | ZBI | ZBI | ZBI | ZBI | ZBI | ZBI | ZBI
|  |  | 8/0,5 | 9/0,8 | 11/0,6 | 11/0,9 | 11/1,1 | 11/1,3 | 12/1,2 | 13/1,3
Maximální teplota použití (MT)
Maximale Anwendungstemperatur (MT) |  | °C | 800 | 900 | 1100 | 1100 | 1100 | 1100 | 1200 | 1300
Maksymalna temperatura stosowania (MT)
Objemová hmotnost po vysušení při 105°C
Rohdichte nach der Trocknung bei 105°C |  | kg/m3 | 520 | 850 | 650 | 1000 | 1300 | 1350 | 1350 | 1450
Gęstość pozorna po wysuszeniu w 105°C
Objemová hmotnost po 5 h výpalu při MT
Rohdichte nach dem 5 St. Brand bei MT |  | kg/m3 | 500 | 800 | 580 | 920 | 1160 | 1300 | 1250 | 1350
Gęstość pozorna po 5 godż. wypalania w MT
Maximální velikost zrna
Manimale Korngröße |  | mm | 4 | 4 | 4 | 8 | 8 | 8 | 8 | 8
Maksymalna wielkość ziaren
Pevnost v tlaku za studena po vysušení při 105°C
Kaltdruckfestigkeit nach der Trocknung bei 105°C |  | MPa | 1.5 | 3.5 | 3.5 | 7 | 9 | 10 | 12 | 12
Wytrzymałość na ściskanie po wysuszeniu w 105°C
Pevnost v tlaku za studena po 5 h výpalu na MT
Kaltdruckfestigkeit nach dem 5 St. Brand bei MT |  | MPa | 1 | 2.5 | 1.5 | 3 | 3.5 | 4 | 6 | 3
Wytrzymałość na ściskanie po 5 godż. wypalania w MT
Délkové lineární změny po 5 h výpalu na MT
Bleibende Längenänd. nach dem 5 St. Brand bei MT |  | % | -1 | -1 | -1.2 | -1 | -1 | -1 | -1 | -1
Trwałe zmiany liniowe po 5 godż. wypalania w MT
Tepelná vodivost | 400°C |  | 0.13 | 0.17 | 0.16 | 0.21 | 0.3 | 0.34 | 0.32 | 0.4
Wärmeleitfähigkeit | 600°C |  | 0.15 | 0.21 | 0.18 | 0.25 | 0.34 | 0.39 | 0.35 | 0.44
Przewodność cieplna | 800°C | W/mK | - | 0.25 | 0.23 | 0.28 | 0.36 | 0.43 | 0.4 | 0.48
| 1000°C |  | - | - | - | - | - | - | 0.43 | 0.53
Chemické složení | Al2O3 | % | 11.5 | 15 | 17 | 19 | 21 | 21 | 34 | 38
Chemische Zusammensetzung | Fe2O3 | % | 3.5 | 2.8 | 3 | 5 | 5 | 5 | 6 | 4.5
Analiza chemiczna
Přídavek vody na 100 kg suché směsi
Wasserzusatz für 100 kg Material |  | l | 100-120 | 50-60 | 50-60 | 35-40 | 28-35 | 26-32 | 26-30 | 25-30
Dodatek wody na 100 kg suchej mieszanki
Spotřeba suché směsi na 1 m3 konstrukce |  |  | 500-520 | 820-850 | 590-620 | 920-950 | 1150-1200 | 1300-1350 | 1250-1300 | 1350-1400
Trockenmaterialverbrauch für 1 m3 Konstruktion |  | kg
Zużycie suchej mieszanki na 1 m3 konstrukcji
Balení - pytle
Verpackung - Säcke |  | kg | 15+-1 | 20+-1 | 20+-1 | 25+-1 | 30+-1 | 30+-1 | 30+-1 | 30+-1
Opakowanie - worki
Data uvádějí průměrné hodnoty vlastností a nestanovují podmínky odběru.
Die angegebene Daten sind die Durchsnittswerte, d.h. die typische Richtwerte, die nicht als Handelsspezifikation gelten.
Oferowane parametry są własnośćami przeciętnymi i nie stanowią warunków odbioru.