## VHK
4.2.11
Vysocehlinité materiály na bázi korundu
Hochtonerdesteine auf dem Korundbasis
Wysokoglinowe wyroby korundove
Fyzikálně-chemické a mechanické vlastnosti |  |  | Jakost
Fysikal-chemische und mechanische Eigenschaften |  |  | Qualität
Własnośći fizyczno-chemiczne i mechaniczne |  |  | Gatunek
|  |  | AK85 | AK90 | AK95
Objemová hmotnost
Rohdichte |  | g/cm-3 | 2,85-90 | 2,90-95 | 2,95-3,00
Gęstość pozorna
Zdánlivá (otevřená) pórovitost
Offene Porosität |  | % | 22 | 22 | 22
Porowatość otwarta
Pevnost v tlaku za studena
Kaltdruckfestigkeit |  | MPa | 50 | 50 | 50
Wytrzymałość na ściskanie
Odolnost proti deformaci v žáru při zatížení, t0,6
Druckfeuerbeständigkeit, t0,6 |  | °C | 1600 | 1620 | 1650
Ogniotwałość pod obciążeniem, t0,6
Žáruvzdornost |  | ž | 177 | 177 | 177
Feuerfestigkeit |  | SK | 35 | 35 | 35
Ogniotrwałość zwykła |  | sP | 177 | 177 | 177
Odolnost proti změnám teploty (počet vodních cyklů)
Temperaturwechselbeständigkeit (Wasserabschreckungenmehrzal) |  | n | 30 | 30 | 30
Odporność na nagłe zmiany temperatury (Ilość zmian wodnych)
Chemické složení | Al203: Fe2O3: | % % | 85,0 1,4 | 90,0 1,4 | 95,0 1,4
Chemischer Zusammengehalt
Analiza chemiczna
Tepelná vodivost | 800°C 1100°C |  | 2,40 2,30 | 2,40 2,30 | 2,40 2,30
Wärmeleitfähigkeit |  | W/mK
Przewodność cieplna
Délková teplotní roztažnost | 800°C: |  | 0.55 | 0.55 | 0.6
Lineare Wärmeausdehnung | 1000°C | % | 0.72 | 0.78 | 0.8
Rozszerzalność cieplna liniowa | 1400°C |  | 1 | 1 | 1
Dodatečné lineární změny
Lineare Nachschwindung oder Nachwachsen | 1500°C / 2h | % | +-0,1 | +-0,1 | +-0,1
Skurczliwość lub rozszeralność wtórn liniowa
Data uvádějí průměrné hodnoty vlastností u strojně lisovaných tvarovek do hmotnosti 12 kg a nestanovují podmínky odběru.
Die angegebene Daten sind die Durchsnittswerte für die maschinengepresste Steine bis zum Gewicht von 12 kg. Die Durchsnittswerte sind typische Richtwerte, die nicht als Handelsspezifikation gelten.
Oferowane parametry są własnośćami przeciętnymi wyrobów standardowych formowanych maszynowo o wadze do 12 kg i nie stanowią warunków odbioru.