## VHACH
4.2.9
Vysocehlinité materiály na bázi chemicky vázaného andalusitu
Hochtonerdesteine auf dem chemisch gebundenen Andalusitbasis
Wysokoglinowe wyroby andaluzytove chemicznie wiązane
Fyzikálně-chemické a mechanické vlastnosti |  |  | Jakost
Fysikal-chemische und mechanische Eigenschaften |  |  | Qualität
Własnośći fizyczno-chemiczne i mechaniczne |  |  | Gatunek
A55
Objemová hmotnost
Rohdichte |  | g/cm-3 | 2.55
Gęstość pozorna
Zdánlivá (otevřená) pórovitost
Offene Porosität |  | % | 15
Porowatość otwarta
Pevnost v tlaku za studena
Kaltdruckfestigkeit |  | MPa | 65
Wytrzymałość na ściskanie
Odolnost proti deformaci v žáru při zatížení | t0,5 t5 |  | 1500 1620
Druckfeuerbeständigkeit, |  | °C
Ogniotwałość pod obciążeniem,
Odolnost proti změnám teploty (počet vodních cyklů)
Temperaturwechselbeständigkeit (Wasserabschreckungenmehrzal) |  | n | 30
Odporność na nagłe zmiany temperatury (Ilość zmian wodnych)
Chemické složení | Al203: | % | 60
Chemischer Zusammengehalt | SiO2: |  | 35
Analiza chemiczna | Fe2O3: |  | 1.4
| P2O5: |  | 1.8
Tepelná vodivost | 800°C: |  | 1.86
Wärmeleitfähigkeit | 1000°C: | W/mK | 2.08
Przewodność cieplna | 1400°C: |  | 2.28
Délková teplotní roztažnost
Lineare Wärmeausdehnung | 1400°C | % | 0.8
Rozszerzalność cieplna liniowa
Otěruvzdornost
Verschleißfestigkeit | (ASTM C704) | cm3 | 7.1
Odporność na ścieranie
Data uvádějí průměrné hodnoty vlastností u strojně lisovaných tvarovek do hmotnosti 12 kg a nestanovují podmínky odběru.
Die angegebene Daten sind die Durchsnittswerte für die maschinengepresste Steine bis zum Gewicht von 12 kg. Die Durchsnittswerte sind typische Richtwerte, die nicht als Handelsspezifikation gelten.
Oferowane parametry są własnośćami przeciętnymi wyrobów standardowych formowanych maszynowo o wadze do 12 kg i nie stanowią warunków odbioru.