## IP
4.3.1
Izolační tvarovky perlitové
Perlitfeuerleichtsteine
Wyroby izolacyjne perlitowe
Fyzikálně-chemické a mechanické vlastnosti |  |  |  | Jakost
Fysikal-chemische und mechanische Eigenschaften |  |  |  | Qualität
Własnośći fizyczno-chemiczne i mechaniczne |  |  |  | Gatunek
|  |  |  | LPN4 | LPN5 | LPN6 | LPN8 | LPN10
Klasifikace dle ASTM
Klasifikation laut ASTM |  |  |  | 15 | 16 | 16 | 18 | 22
Klasifikacja według ASTM
Klasifikační teplota
Klasifikationstemperatur |  |  | °C | 800 | 900 | 900 | 1000 | 1200
Temperatura klasyfikacyjna
Objemová hmotnost
Rohdichte |  |  | kg/m3 | 470 | 550 | 650 | 850 | 1070
Gęstość pozorna
Skutečná pórovitost
Gesamtporosität |  |  | % | 79-82 | 75-78 | 71-74 | 62-65 | 55-60
Porowatość całkowita
Pevnost v tlaku za studena
Kaltdruckfestigkeit |  |  | MPa | 1 | 2 | 2 | 2.5 | 4
Wytrzymałość na ściskanie
Pevnost v ohybu za studena
Kaltbiegefestigkeit |  |  | MPa | 0.7 | 0.9 | 1.1 | 1.4 | 1.5
Wytrzymałość na zginanie
Délkové lineární změny po 12 h výpalu na klasif. teplotu
Bleibende Längenänderungen nach 12 St. bei Klasif.temp. |  |  | % | -1.5 | -1.5 | -1.5 | -1.5 | -1
Trwałe zmiany liniowe po 12 godż. wypalania w temp.
klasyfikacyjnej
Tepelná vodivost |  | 50°C |  | 0.09 | - | - | - | -
Wärmeleitfähigkeit |  | 300°C |  | 0.13 | 0.14 | 0.18 | 0.21 | 0.24
Przewodność cieplna |  | 600°C | W/mK | 0.15 | 0.16 | 0.21 | 0.23 | 0.27
|  | 800°C |  | 0.17 | 0.19 | 0.23 | 0.27 | 0.3
|  | 1000°C |  | - | - | - | 0.29 | 0.33
Měrné teplo při teplotě 1000°C
Spezifische Wärme bei der temperatur 1000°C |  |  | kJ/kgK | 1 | 1.02 | 1.02 | 1.02 | 1.05
Ciepło właściwe w temperaturze 1000°C
Chemické složení |  | Al2O3 | % | 10 | 12 | 13 | 19 | 34
Chemische Zusammensetzung |  | Fe2O3 | % | 2.5 | 2.4 | 2.4 | 2.4 | 2.4
Analiza chemiczna |  | SiO2 | % | 49 | 50 | 51 | 54 | 46
|  | TiO2 | % | 0 | 0.2 | 0 | 0 | 0.1
|  | CaO | % | 24 | 22 | 21 | 14 | 9
|  | MgO | % | 1 | 1 | 1 | 0.5 | 0.5
|  | K2O | % | 3.5 | 3.2 | 3.1 | 3 | 2
|  | Na2O | % | 1 | 1.2 | 1.5 | 1.1 | 1
Ztráta žíháním
Glühverlust |  |  | % | 9 | 8 | 7 | 6 | 5
Ztrata prażenia
Rozměrové tolerance / Abmessungentoleranzen / Tolerancje rozmiarowe:
- Délka / Länge / Długość: | +- 1 mm
- Šířka / Breite / Szerokość: | +- 1 mm
- Výška / Höhe / Wysokość: | +- 1 mm
Data uvádějí průměrné hodnoty vlastností u strojně lisovaných tvarovek a nestanovují podmínky odběru.
Die angegebene Daten sind die Durchsnittswerte für die maschinengepresste Steine. Die Durchsnittswerte sind typische Richtwerte, die nicht als Handelsspezifikation gelten.
Oferowane parametry są własnośćami przeciętnymi wyrobów standardowych formowanych maszynowo i nie stanowią warunków odbioru.