## MSF
4.3.2
Žáruvzdorné izolační tvarovky s obsahem 30-24% Al2O3
Feuerfeste Isoliersteine mit dem Gehalt 30-34% Al2O3
Wyroby izolacyjne ogniotrwałe o zawartośći Al2O3 30-34%
Fyzikálně-chemické a mechanické vlastnosti |  |  |  | Jakost
Fysikal-chemische und mechan. Eigenschaften |  |  |  | Qualität
Własnośći fizyczno-chemiczne i mechaniczne |  |  |  | Gatunek
|  |  |  | L4s | L5s | L6s | L8s | L10x | L10s | LA10s | L12s | LA12s
Klasifikace dle ASTM
Klasifikation laut ASTM |  |  |  | 21 | 22 | 22 | 22 | 23 | 24 | 25 | 25 | 26
Klasifikacja według ASTM
Klasifikační teplota
Klasifikationstemperatur |  |  | °C | 1150 | 1200 | 1200 | 1200 | 1250 | 1300 | 1350 | 1350 | 1400
Temperatura klasyfikacyjna
Objemová hmotnost
Rohdichte |  |  | kg/m3 | 490 | 590 | 670 | 850 | 1050 | 1050 | 1050 | 1250 | 1200
Gęstość pozorna
Skutečná pórovitost
Gesamtporosität |  |  | % | 76-79 | 73-76 | 71-74 | 65-68 | 56-60 | 56-60 | 56-60 | 50-53 | 50-53
Porowatość całkowita
Pevnost v tlaku za studena
Kaltdruckfestigkeit |  |  | MPa | 1.3 | 2.3 | 3 | 4 | 4 | 8 | 6 | 15 | 13
Wytrzymałość na ściskanie
Pevnost v ohybu za studena
Kaltbiegefestigkeit |  |  | MPa | 0.6 | 0.7 | 1.3 | 1.5 | 1.4 | 2.4 | 2.1 | 3.4 | 3.3
Wytrzymałość na zginanie
Délkové lineární změny po 12 h
výpalu na klasifikační teplotu
Bleibende Längenänderungen |  |  | % | -0.8 | -0.8 | -0.8 | -0.8 | -0.8 | -0.8 | -0.8 | -0.6 | -0.8
nach 12 St. bei Klasif.temperatur
Trwałe zmiany liniowe po 12 godż. wypalania w temp.
w temperaturze klasyfikacyjnej
Tepelná vodivost | 300°C |  |  | 0.15 | 0.22 | 0.26 | 0.29 | 0.4 | 0.4 | 0.4 | 0.5 | 0.41
Wärmeleitfähigkeit | 600°C |  |  | 0.17 | 0.23 | 0.28 | 0.3 | 0.42 | 0.42 | 0.43 | 0.52 | 0.44
Przewodność cieplna | 800°C |  | W/mK | 0.19 | 0.27 | 0.3 | 0.34 | 0.45 | 0.45 | 0.45 | 0.55 | 0.47
| 1000°C |  |  | 0.21 | 0.31 | 0.35 | 0.38 | 0.47 | 0.47 | 0.48 | 0.6 | 0.53
| 1200°C |  |  | - | - | - | - | - | 0.52 | 0.51 | 0.64 | 0.58
Měrné teplo při teplotě 1000°C
Spezifische Wärme bei der Temp. 1000°C |  |  | kJ/kgK | 1 | 1 | 1 | 1.03 | 1.05 | 1.05 | 1.1 | 1.08 | 1.1
Ciepło właściwe w temperaturze 1000°C
Chemické složení | Al2O3 |  | % | 30 | 31 | 32 | 33 | 34 | 34 | 40 | 36.5 | 40
Chemische Zusammensetzung | Fe2O3 |  | % | 3 | 3 | 3 | 2.8 | 2.6 | 2.6 | 1.8 | 2.5 | 1.8
Analiza chemiczna | SiO2 |  | % | 59 | 58 | 57 | 57 | 57 | 57.5 | 54.5 | 55.5 | 54.5
| TiO2 |  | % | 1 | 1 | 1 | 1 | 1 | 1 | 0.4 | 1 | 0.4
| CaO |  | % | 1.8 | 1.9 | 1.9 | 1.7 | 1.1 | 1 | 0.7 | 1 | 0.7
| MgO |  | % | 1.4 | 1.4 | 1.4 | 1.2 | 1 | 0.9 | 0.8 | 0.8 | 0.8
| K2O |  | % | 2.9 | 2.9 | 2.9 | 2.5 | 2.3 | 2.2 | 1 | 1.8 | 1
| Na2O |  | % | 0.5 | 0.5 | 0.5 | 0.5 | 0.4 | 0.3 | 0.3 | 0.3 | 0.3
Rozměrové tolerance / Abmessungentoleranzen / Tolerancje rozmiarowe:
- Rozměry / Abmessungen / Wymiary: |  | 0 - 200 mm: |  |  | +- 2 mm
|  | 200 - 300 mm: |  |  | +- 3 mm
|  | 300 - x mm: |  |  | +- 1 %
Data uvádějí průměrné hodnoty vlastností u strojně lisovaných tvarovek a nestanovují podmínky odběru.
Die angegebene Daten sind die Durchsnittswerte für die maschinengepresste Steine. Die Durchsnittswerte sind typische Richtwerte, die nicht als Handelsspezifikation gelten.
Oferowane parametry są własnośćami przeciętnymi wyrobów standardowych formowanych maszynowo i nie stanowią warunków odbioru.