## MSF
4.3.3
Žáruvzdorné izolační tvarovky napěňované
Feuerfeste mit Schaumtechnologie produzierte Isoliersteine
Kształtki izolacyjne ogniotrwałe wyrabiane technologią napieniającą
Fyzikálně-chemické a mechanické vlastnosti |  |  | Jakost
Fysikal-chemische und mechan. Eigenschaften |  |  | Qualität
Własnośći fizyczno-chemiczne i mechaniczne |  |  | Gatunek
|  |  | L6 | LA6 | L8 | LA8 | L10 | LA10 | LAL6 | LAL8 | LAL9 | LAK10
Klasifikace dle ASTM
Klasifikation laut ASTM |  |  | 24 | 25 | 23 | 26 | 24 | 26 | 26 | 27 | 28 | 28
Klasifikacja według ASTM
Klasifikační teplota
Klasifikationstemperatur |  | °C | 1300 | 1350 | 1260 | 1400 | 1300 | 1400 | 1400 | 1500 | 1600 | 1600
Temperatura klasyfikacyjna
Objemová hmotnost
Rohdichte |  | kg/m3 | 650 | 650 | 870 | 850 | 1070 | 1070 | 670 | 850 | 950 | 1050
Gęstość pozorna
Skutečná pórovitost
Gesamtporosität |  | % | 70-75 | 70-75 | 61-65 | 65-70 | 56-60 | 57-62 | 72-78 | 68-73 | 64-70 | 62-68
Porowatość całkowita
Pevnost v tlaku za studena
Kaltdruckfestigkeit |  | MPa | 2 | 2 | 3.5 | 3.5 | 4 | 3.5 | 2 | 4 | 5.5 | 4.5
Wytrzymałość na ściskanie
Pevnost v ohybu za studena
Kaltbiegefestigkeit |  | MPa | 1.2 | 1.2 | 1.8 | 1.8 | 2.5 | 2.1 | 1.2 | 2.2 | 3.2 | 1.8
Wytrzymałość na zginanie
Délkové lineární změny po 12 h
výpalu na klasifikační teplotu
Bleibende Längenänderungen |  | % | -1 | -1 | -1 | -1 | -1 | -1 | -0.8 | -0.5 | -0.5 | -0.5
nach 12 St. bei Klasif.temperatur
Trwałe zmiany liniowe po 12 godż. wypalania w temp.
w temperaturze klasyfikacyjnej
Tepelná vodivost | 300°C |  | 0.22 | 0.22 | 0.29 | 0.28 | 0.38 | 0.41 | - | - | - | -
Wärmeleitfähigkeit | 600°C |  | 0.26 | 0.26 | 0.31 | 0.32 | 0.43 | 0.43 | 0.26 | 0.33 | 0.4 | 0.44
Przewodność cieplna | 800°C | W/mK | 0.3 | 0.3 | 0.33 | 0.35 | 0.46 | 0.46 | 0.29 | 0.37 | 0.43 | 0.47
| 1000°C |  | 0.33 | 0.35 | 0.38 | 0.39 | 0.49 | 0.49 | 0.33 | 0.39 | 0.47 | 0.49
| 1200°C |  | 0.37 | 0.39 | 0.42 | 0.42 | 0.52 | 0.52 | 0.39 | 0.42 | 0.49 | 0.51
| 1400°C |  | - | - | - | - | - | - | - | - | 0.54 | 0.55
Měrné teplo při teplotě 1000°C
Spezifische Wärme bei der Temp. 1000°C |  | kJ/kgK | 1.05 | 1.05 | 1.1 | 1.1 | 1.1 | 1.1 | 1.05 | 1.1 | 1.1 | 1.1
Ciepło właściwe w temperaturze 1000°C
Chemické složení | Al2O3 | % | 37 | 40 | 35 | 40 | 36 | 40 | 60 | 60 | 70 | 85
Chemische Zusammensetzung | Fe2O3 | % | 2.2 | 1.5 | 2.5 | 1.5 | 2.2 | 1.5 | 1 | 1 | 0.8 | 0.5
Analiza chemiczna | SiO2 | % | 56.5 | 54.5 | 55 | 54.5 | 57 | 54.5 | 37 | 37 | 27.5 | 13
| TiO2 | % | 1 | 0.8 | 1.6 | 0.2 | 1.1 | 0.4 | 0.2 | 0.2 | 0.4 | 0.1
| CaO | % | 0.7 | 0.6 | 0.6 | 0.8 | 0.6 | 0.6 | 0.2 | 0.2 | 0.1 | 0.1
| MgO | % | 0.4 | 0.4 | 1 | 0.6 | 1 | 0.8 | 0.3 | 0.3 | 0.2 | 0.2
| K2O | % | 1.5 | 1.5 | 2.4 | 1.7 | 1.2 | 1.6 | 0.7 | 0.7 | 0.3 | 0.1
| Na2O | % | 0.2 | 0.2 | 0.3 | 0.2 | 0.2 | 0.3 | 0.3 | 0.3 | 0.3 | 0.2
Rozměrové tolerance / Abmessungentoleranzen / Tolerancje rozmiarowe:
- Délka / Länge / Długość: | +- 1 mm
- Šířka / Breite / Szerokość: | +- 1 mm
- Výška / Höhe / Wysokość: | +- 1 mm
Data uvádějí průměrné hodnoty vlastností u strojně lisovaných tvarovek a nestanovují podmínky odběru.
Die angegebene Daten sind die Durchsnittswerte für die maschinengepresste Steine. Die Durchsnittswerte sind typische Richtwerte, die nicht als Handelsspezifikation gelten.
Oferowane parametry są własnośćami przeciętnymi wyrobów standardowych formowanych maszynowo i nie stanowią warunków odbioru.